## Planilha1
| GRUPO | AÇOS | SIMILARES |  | COMPOSIÇÃO % | RECOZIMENTO |  | CARACTERÍSTICAS DE TÊMPERA |  |  | REVENIMENTO °C | DUREZA DE UTILIZAÇÃO | CARACTERÍSTICAS / APLICAÇÕES
|  |  | ABNT AISI ASTM SAE | DIN/WNr |  | TEMP. °C | Dureza Brinell | TEMP. °C | MEIO | Dureza HRC
| AÇOS RÁPIDOS | VK10E | - | 1.3207 | 1,3 C ¦ 8 W ¦ 4,5 Mo ¦ 4,2 Cr ¦ 2,7 V ¦ 10 Co | 830-870 | 240-300 | 1170-1190 | ar, óleo, b, sal | 64-66 | 550-570 | 67-64 HRC | Ferramentas de máximo rendimento para desbaste e acabamento com alta velocidade, de materiais de usinagem difícil, tais como aços austeníticos e ligas resistentes ao calor.
|  | VWM2 | M2 | 1.3343 | 0,90 C ¦ 6,2 W ¦ 5 Mo ¦ 4,2 Cr ¦ 1,9 V | 820-870 | máx. 248 | 1200-1230 | óleo, ar, b, sal | 60-64 | 550-580 | 62-65 HRC | Aço rápido de grande versatilidade, com uma excelente combinação de tenacidade e resistência à abrasão. Indicado para borcas helicoidais de alta qualidade, fresas de todos os tipos, machos, cossinetes, brocas e ferramentas de usinagem em geral. Usado para estampos de corte, punções, matrizes de estampagem profunda e outras ferramentas de deformação plástica a frio.
| AÇOS FERRAMENTA P/ TRABALHO A FRIO | VF800AT | - | - | 0,85 C ¦ 0,90 Si ¦ 0,40 Mn ¦8,00 Cr ¦2,00 Mn ¦0,50 V | - | - | 1010-1050 | sal | 56-62 | 1030-1050 | 56-62 HRC | Aço para trabalho a frio de elevada tenacidade e resistência ao desgaste. Apropriado para aplicações como pentes e rolos laminadores de roscas, ferramentas de cunhagem e matrizes para corte e repuxe.
|  | VD2 | D2 | 1.2379 | 1,5 C ¦ 12 Cr ¦ 0,9 Mo ¦ 0,9 V | 870-900 | máx. 255 | 980-1020 | b, sal, ar, óleo | 62-64 | 160-300 | 56-60 HRC | Usado especialmente em ferramentas que exigem alta resistência à abrasão como: matrizes para estampar e cunnhar; rolar roscas; repuxamento; centros para tornos; punções; calibres.
|  | VC131 | D6 | 1.2436 | 2,1 C ¦ 11,5 Cr ¦ 0,7 W ¦ 0,2 V | 840-860 | máx. 250 | 930-970 | b, sal, ar, óleo | 63-65 | 100-520 | 56-62 HRC | Aço de extrema estabilidade dimensional do tipo conhecido como indeformável. Excepcional resistência a abrasãoe e máxima estabilidade de gume, ideal para corte de chapa siliciosa. Utilizado também para revestimento de moldes cerâmicos.
|  | VND | O1 | 1.2510 | 0,95 C ¦ 1,2 Mn ¦ 0,5 W ¦ 0,5 Cr ¦ 0,12 V | 760-780 | máx. 212 | 780-820 | óleo, b, sal | 63-66 | 150-300 | 56-60 HRC | Ferramentas de corte, especialmente machos, cossinetes, brochas, punções, facas de alto rendimento para corte de papel, ferramentas para trabalho de madeira. É também indicado para pinos de guia, roletes para laminar roscas, estampos e matrizes em geral, instrumentos de medição como calibres, padrões, réguas, etc.
|  | VW3 | S1 | 1.2542 | 0,45 C ¦ 2 W ¦ 1,4 Cr ¦ 1 Si ¦ 0,2 Mo ¦ 0,2 V | 780-800 | máx. 229 | 900-960 | óleo | 55-59 | 100-350 | 54-58 HRC | Aço de alta dureza e de elevada tenacidade, para ferramentas que devem resistir à choques e à abrasão; talhadeiras e ferramentas pneumáticas.
|  | VW1 | AÇO PRATA | 1.2516 | 1,2 C ¦ 1 W ¦ 0,2 Cr ¦ 0,1 V | 730-750 | máx. 230 | 810-840 780-810 | 10mm esp.: óleo 10mm esp.: água | 64-65 65-66 | 150-300 | 53-58 HRC | Aço prata tungstenado, fornecido em barras retificadas. Indicado para ferramentas de corte de gume delgado, como machos, cossinetes, alargadores, ferramentas rotativas para madeira.
| AÇO FERRAMENTA P/ MOLDES PLÁST. | VC150 | 420 | 1.2083 | 0,40 C ¦ 0,80 Si ¦ 13,5 Cr ¦ 0,25 V ¦ 0,50 Mn | - | máx. 230 | 980-1040 | óleo | - | 100-600 | 48-52 HRC | Moldes para plásticos corrosivos (clorados). Por ex.: acetato e PVC, indústria de vidros, artigos de cutelaria, cirúrgicos e dentários.
| AÇOS FERRAMENTA P/ TRABALHO A QUENTE | VH13ISO | H13 | 1.2344 | 0,40 C ¦ 5,20 Cr ¦ 1,50 Mo ¦ 0,9 V ¦ 0,35 Mn ¦ 1,05 Si | 860-880 | máx. 235 | 980-1070 | b, sal, ar, óleo | 50-56 | 500-650 | 40-52 HRC | Matrizes e punções de forjamento, matrizes de recalcamento a quente, insertos para matrizes. Moldes e componentes de máquinas de fundição sob pressão de ligas de zinco e alumínio. Matrizes de extrusão de latão, alumínio e magnésio. Mandris e outros componentes de extrusoras. Moldes para plásticos. Facas e tesouras a quentes. OBS.: RESISTÊNCIA AO IMPACTO > 200J (C.P.´S RETIRADOS DO NÚCLEO E TRATADOS PARA 44/46 HRC).
|  | VH13IM | H13 | 1.2344 | 0,40 C ¦ 5,20 Cr ¦ 1,50 Mo ¦ 0,9 V ¦ 0,35 Mn ¦ 1,05 Si | 860-880 | máx. 235 | 980-1070 | b, sal, ar, óleo | 50-56 | 500-650 | 40-52 HRC | Matrizes e punções de forjamento, matrizes de recalcamento a quente, insertos para matrizes. Moldes e componentes de máquinas de fundição sob pressão de ligas de zinco e alumínio. Matrizes de extrusão de latão, alumínio e magnésio. Mandris e outros componentes de extrusoras. Moldes para plásticos. Facas e tesouras a quentes. OBS.: RESISTÊNCIA AO IMPACTO > 200J (C.P.´S RETIRADOS DO NÚCLEO E TRATADOS PARA 44/46 HRC).
|  | VCO | - | 1.2721 | 0,5 C ¦ 3,2 Ni ¦ 1 Cr ¦ 0,3 Mo ¦ 0,50 Mn | 660-680 | máx. 250 | 810-850 | óleo, ar | 55-59 54-58 | 300-450 | 44-52 HRC | Matrizes e gravuras rasas para forjamento a quente em martelos, facas de tesouras para corte a frio de tarugos e chapas de aço.
|  | VMO | ≈6F3 (ASM) | 1.2714 | 0,57 C ¦ 1,65 Ni ¦ 0,7 Mn ¦ 1,1 Cr ¦ 0,5 Mo + Nb ¦ 0,1 V | 660-680 | máx. 250 | 830-880 | óleo | 52-58 | 450-650 | 32-46 HRC | Aço padrão para estampos de forjamento em martelo de queda de alto rendimento, fornecido em blocos com forjamento "TRIAXIAL" ou em barras.
| AÇOS ESPECIAIS P/ APLICAÇÃO MECÂNICA | V8550T | - | 1.8550 | 0,35 C ¦ 1,70 Cr ¦ 0,20 Mo ¦ 1,35 W ¦ 0,40 Si ¦ 1,0 Al ¦ 0,60 Mn ¦ 1,0 Ni | - | - | - | - | - | - | 24-28 HRC | Eixos e camisas de cilindros de máquinas extrusoras. Eixos de bombas e eixos em geral. Virabrequins, pinos, rotores, excêntricos e engrenagens.
|  | V52100 | 52100 | 1.3505 | 1,0 C ¦ 1,45 Cr ¦ 0,25 Si ¦ 0,35 Mn | 840-880 | máx. 207 | 800-830 850-870 | água óleo | 52-56 | - | - | Utilizado em ferramentas para trabalho a frio, como brocas, alargadores, machos, ferramentas para repuxo em torno, estampos, punções, ferramentas para extrusão a frio, ferramentas para madeira, facas para papel, etc. Como componentes de rolamentos na confecção de pistas internas e externas, esferas, roletes e agulhas. Roletes guia de laminação e rolos desempenadores de barras.
AÇOS P/ CONSTRUÇÃO MECÂNICA | CEMENTAÇÃO | VM20 | 4320 | - | 0,20 C ¦ 0,55 Mn ¦ 0,030 P ¦Z 0,040 S ¦ 0,25 Si ¦ 0,50 Cr ¦ 1,82 Ni ¦ 0,25 Mo | 830-860 | máx. 163 | 830 | b, sal, óleo | 55-62 | 200-260 | 41-48 HRC | É um aço de elevada temperabilidade e boa forjabilidade e soldabilidade; razoável usinabilidade. Aplicado em pinhões, componentes de máquinhas, etc. onde há exigência de alta dureza superficial, obtida por cementação, aliada a uma boa resistência do núcleo.
|  | VB20 | 8620 | - | 020 C ¦ 0,80 Mn ¦ 0,030 P ¦ 0,040 S ¦ 0,25 Si ¦ 0,55 Ni ¦ 0,50 Cr ¦ 0,20 Mo | 860-880 | máx. 149 | 845 | b, sal, óleo | 55-62 | 200-260 | 37-43 HRC | É um aço de razoável temperabilidade e usinabilidade, combinando excelente forjabilidade com boa soldabilidade. É empregado nos casos em que se necessíta de endurecimento superficial por cementação e carbonitretação.
| BENEFICIAMENTO | VL40 | 4140 | - | 0,40 C ¦ 0,87 Mn ¦ 0,030 P ¦ 0,040 S ¦ 0,25 Si ¦ 0,95 Cr ¦ 0,20 Mo | 780-800 | máx. 197 | 840-860 | b, sal, óleo | 54-59 | 200-260 | 54-59 HRC | Este aço possui temperabilidade relativamente elevada. Possui ótima forjabilidade, usinabilidade razoável e soldabilidade ruim. Através de nitretação, pode-se melhorar suas propriedades mecânicas. É empregado na fabricação de vorabrequins, eixos, engrenagens, bielas, etc.
|  | VM40 | 4340 | - | 0,40 C ¦ 0,70 Mn ¦ 0,030 P ¦ 0,040 S ¦ 0,25 Si ¦ 1,82 Ni ¦ 0,80 Cr ¦ 0,25 Mo | 660-680 | máx. 217 | 840-880 | b, sal, óleo | 54-59 | 200-260 | 54-59 HRC | É um aço de elevada temperabilidade e boa forjabilidade, porém sua usinagem é relativamente pobre. Devido à sua alta temperabilidade, não é aconselhável a sua aplicação em soldagem por métodos convencionais. É utilizado na fabricação de virabrequins para aviões, tratores e veículos em geral, engrenages, eixos, etc.
|  | VB40 | 8640 | - | 0,40 C ¦ 0,87 Mn ¦ 0,030 P ¦ 0,040 S ¦ 0,25 Si ¦ 0,55 Ni ¦ 0,50 Cr ¦ 0,20 Mo | 780-800 | máx. 228 | 840-880 | b, sal, óleo | 53-60 | 200-260 | 52-57 HRC | É um aço de elevada temperabilidade, boa forjabilidade e má soldabilidade. Pode ser nitretado. É utilizado na fabricação de virabrequins, eixos, bielas, etc.
|  | VN50 | 6150 | - | 0,40 C ¦ 0,80 Mn ¦ 0,030 P ¦ 0,040 S ¦ 0,25 Si ¦ 0,090 Cr | 780-800 | máx. 220 | 840-870 | b, sal, óleo | 55-62 | 200-260 | 58-65 HRC | Aço de elevada temperabilidade, boa ductibilidade e baixa soldabilidade. Na condição temperada e revenida, apresenta alta resistência mecânica e alta resistência a fadiga. Utilizado na fabricação de molas com solicitação mecânica, principalmente na indústria automotiva.
|  | VR60 | 5160 | - | 0,60 C ¦ 0,87 Mn ¦ 0,030 P ¦ 0,040 S ¦ 0,25 Si ¦ 0,80 Cr | 800-830 | máx. 197 | 840-860 | b, sal, óleo | 53-60 | 200-260 | 58-63 HRC | É um aço ligado que possui elevada resistência a tração e a fadiga, com boa ductibilidade e alta temperabilidade. Este material retém a dureza após revenido e possui boas propriedades mecânicas trabalhando em temperatudas superiores a 300 °C. É empregado na fabricção de molas altamente solicitadas na indústria automobilística, eixos automotivos, pinos, fixadores, etc.