## Planilha1
GRUPO | AÇOS | SIMILARES |  | COMPOSIÇÃO % | RECOZIMENTO |  | CARACTERÍSTICAS DE TÊMPERA |  |  | REVENIMENTO °C | DUREZA DE UTILIZAÇÃO | CARACTERÍSTICAS / APLICAÇÕES
|  | ABNT AISI ASTM SAE | DIN/WNr |  | TEMP. °C | Dureza Brinell | TEMP. °C | MEIO | Dureza HRC
AÇO FERRAMENTA P/ MOLDES PLÁST. | VP20ISOF | P20 | 1.2311 | 0,36 C ¦ 1,80 Cr ¦ 0,20 Mo ¦ 1,60 Mn |  |  |  |  | 30-34 |  | 28- 32 HRC | Aço destinado a moldes para plásticos, com gravuras feitas por usinagem. Fornecido: a) beneficiado a 300 HB, quando esta dureza é suficiente para a aplicação visada; b) recozido a aproximadamente 200 HB, para ser usinado e em seguida temperado e revenido. Quando se requer um molde mais duro para assegurar dureza superficial mais elevada, recomenda-se realizar uma nitrelação. Recomenda-se a utilização para barras/blocos com espessuras menores que 600nm.